## Hárok1
Atest o kvalite
Inspection certificate
|  | EN 10 204-3.1 | [5 empty] | Číslo / No.: | 000-22
Závod |  | Plastcom, spol. s r.o., Michalská 18, 060 01 Kežmarok, Slovakia
Factory
Názov výrobku |  | SLOVASTYR B BT N
Product name
Kód výrobku |  | 703000 |  | Šarža |  | 026 | Vyrobené množstvo |  | 5812
Product code |  |  |  | Lot |  |  | Produced quantity
Zákazník |  |  |  | Číslo objednávky |  |  | Objednané množstvo
Customer |  |  |  | Order No |  |  | Ordered quantity
Číslo dodávky |  |  |  | Balenie |  | big-bag | Dodané množstvo
Delivery No. |  |  |  | Packaging |  |  | Delivered quantity
Vlastnosť Property |  |  |  | ITT |  | Sypná | Farebný | Rel. viskozita | Obsah TiO2
|  |  |  | MFI | Obsah vody | hmotnosť | odtieň | v H2SO4 | TiO2
|  |  |  | ( 250 ºC / | Water content | Bulk | Colour shade | Rel. viscosity | content
|  |  |  | 2,16 kg ) |  | density |  | in H2SO4
Jednotka Unit |  |  |  | g/10 min | % | g/cm3 | Ref. vzorky |  | %
Ref. sample
Skúšobná metóda Test method |  |  |  | ISO 1133 | ISO 3344 | ISO 60 | ISO 3668 | ISO 307 | ISO 3451
Predpísané rozpätie Prescribed range |  |  |  | –– | Max 0,25 | 0,55 - 0,65 | (V)yhovuje | –– | –-
(S)atisfactory
Šarža | Paleta | Hmotnosť / Weight
Lot | Palet | Brutto | Netto
026 | 170 | 1030 | 1002 | 114.35 | 0.13 | 0.65 | S / V | –- | 0
026 | 171 | 1130 | 1104 | 107.31 | 0.15 | 0.65 | S / V | –- | 0
026 | 172 | 1030 | 1004 | 104.42 | 0.12 | 0.65 | S / V | –- | 0
026 | 173 | 1070 | 1050 | 95.46 | 0.09 | 0.65 | S / V | –- | 0
026 | 174 | 1054 | 1028 | 92.84 | 0.14 | 0.65 | S / V | –- | 0
026 | 175 | 650 | 624 | 112.02 | 0.11 | 0.65 | S / V | –- | 0
|  | 5964 | 5812
Poznámka / Note
Výrobok je vhodný na kompaundáciu, neobsahuje aditíva pre vstrekovanie. Výrobok nie je homogenizovaný. The product is suitable for compounding. It does not contain the additive for injection moulding and is not homogenized.
Výrobok zodpovedá odsúhlasenej špecifikácii / uvoľneniu hotového výrobku
The product was produced in line with approved specification / final product release
Vypracoval |  | Gabriela Dindová, PTK |  | Schválil | Vladimír Ogurčák, RZ |  | Kežmarok, Slovakia
Processed by |  |  |  | Approved by |  |  | 18.01.2022
Plastcom, spol. s r.o., Hattalova 4, 831 03 Bratislava, Slovakia IČ DPH / VAT No.: SK202094078
Tel.: +421 2 44 259 160 - Fax: +421 2 44 259 223 - Email: office@plastcom.sk - Web: www.plastcom.sk
Spoločnosť je zapísaná v Obchodnom registri Okresného súdu Bratislava I, oddiel Sro, vložka číslo 903/B.
The company is registered in the Companies register of the County Court Bratislava I, Section Sro, Insert No. 903/B